## Sheet1
Elettrodo di tungsteno fuori almeno 4mm dalla torcia, pena surriscaldamento
Diametro ugello Gas - Lunghezza punta
1mm | cup 4mm | cup n.4 | 2mm
1.6mm | cup 6.4mm | cup n.4 | 3mm
2mm | cup 8mm | cup n.5 | 4mm
2.4mm | cup 9,6mm | cup n.6 | 5mm
3.2mm | cup 13mm | cup n.8 | 7mm
CORRENTI CONSIGLIATE
DIAMETRO | DCEN | DCEP | AC
ø 1mm | 10-75A | SCONSIGLIATO | 15-60A
ø 1.6mm | 40-150A | 2020-10-01 | 50-90A
ø 2mm
ø 2.4mm | 120-250A | 15-30A | 80-140A
ø 3.2mm | 160-330A | 20-35A | 140-230A
DCEN (CCPD)= Polarità diretta (elettrodo -) |  | DCEP (CCPI) = Polarità inversa (elettrodo +)
Metalli - tipo di corrente
METALLO | DCEN | DCEP | AC
AL < 2,5mm | OK | OK | BEST
AL > 2,5mm | OK | NO | BEST
Magnesio | NO | OK | BEST
Acciai Bassolegati | BEST | NO | NO
Acciai INOX | BEST | NO | NO
Rame | BEST | NO | NO
Bronzo | BEST | NO | OK
Bronzi dall'alluminio | OK | NO | BEST
Bronzi al silicio | BEST | NO | NO
Nichel e leghe | BEST | NO | OK
Titano e leghe | BEST | NO | OK
Tipo di elettrodo
WP | Tungsteno | VERDE | Alluminio
WT20 | Torio 2% | ROSSO | Acciaio C, INOX
WC20 | Ossido di cerio 2% | GRIGIO | Acciaio C, INOX
WL2 | Lantanio 2% | ORO | AL, Acciaio C, INOX
WL1 | Lantanio 1% | ORO | AL, Acciaio C, INOX
WZ | Zirconio | BIANCO | AL
WS2 | Terre rare | TURCHESE (best one) | AL, Acciaio C, INOX
BACCHETTE
Normativa di riferimento: UNI EN 12062
AWS A 5.18 ER70S-3 | EN 1668 | Acciaio al carbonio | Fe360,Fe410,Fe510,X42-X52-X60,17 Mn 4, St34 -St42-St45
AWS A 5.18 ER80S-G | EN 1668 | Acciaio al carbonio | Acciai al Mo e al Cr Mo
AWS A 5.28 | EN 12534 | Acciai alta resistenza
AWS A 5.9 | EN 12072 | Acciaio INOX
AWS A 5.10 ER4043 | EN ISO 18273 | Alluminio Al-Si5 | Anticorodal 60xx
AWS A 5.10 ER5356 | EN ISO 18273 | Alluminio Al-Mg5 | Peraluman 50xx
AWS A 5.10 ER1100 | EN ISO 18273 | Alluminio Al99,0Cu
AWS A 5.19 |  | Magnesio
AWS A 5.16 | EN 24034 | Titanio
AWS A 5.15 | EN ISO 1071 | Ghisa
AWS A 5.7 | EN 14640 | Rame e leghe di rame
AWS A 5.14 | EN ISO 18274 | Nichel e leghe

## PARAMETERS
Welding current | Potenza. Indice sulla profondità di penetrazione
1mm = 30A
Pre/Post-Flow | tempo in cui la saldatrice inietta il gas di saldatura prima di procedere
pro: | buona partenza del bagno
Start-Amp | potenza iniziale della macchina , prima di compiere la rampa di salita
pro: | evita cratere iniziale
End-Amp | potenza finale della macchina , dopo la rampa di discesa
pro: | evita cratere iniziale
Up-Slope | tempo tra Start-Amp e Welding current. Con pedale impostare a 0
pro: | evita cratere inziale
Down Slope | tempo tra Welding current e End Amp
pro: | evita cratere inziale
AC Frequency | Frequenza che assottiglia o allarga il dardo/bagno
AC Balance | Controlla l'azione pulente.
Bassi valori = migliore penetrazione e poca usura elettrodo
Alti valori = maggiore pulizia, molta usura elettrodo
default: 65% (min 45% max 70%)
Pulse Freq | Controlla la temperatura del bagno di saldatura
Range LOW: .2 a 25Hz
Range HIGH: 25 to 500Hz
Pulse Amp | % della Welding current ed equivale al valore del pulsato basso
Il pulsato alto è la Welding current
Pulse time-on | %. 50% = balanced tra Pulse amp e welding current